## Applikationsanleitung
TR_ber_200grd.xls | Version v. 11.09.09 | für Temp. Bereich 20 auf 200 GrdC
Schweiß-Trafoberechnung für TPRC | Bezeichnung: | PVC-Verschweißung
| Datum: | 2009-09-08 |  | in die farbigen | Felder
erstellt von Emeko Ing. Büro, D79114 freiburg, Tel. (0049) (0)761 441803 |  |  |  | die Werte | einsetzen
für Kunde / Interessent: | Flexa srl., Achtung bei U2 = 55V ist Booster nötig für 2 Trafos |  |  | nur die rote Zahlen eingeben
Vorgegebene Werte: | wenn Usek vorgegeben, dann Werte in Spalte E eintragen, | Auslegung nach: | wenn taufh.vorgegeben dann Werte in Spalte F eintragen | Usek. Vorge-geben | Taufh. Vorge-geben
Heizbandgeometrie: | Applikation | 2 Heizbänder, pro Heizband ein Trafo aber nur ein Regler |  | 1 | 2
Breite /mm (bei Draht b=0) |  |  | b= | 20 | 20
Dicke /mm (bei Draht d=0) |  |  | d= | 0.15 | 0.15
Länge /mm |  |  | l= | 1550 | 1550
Durchmesser /mm (bei Band=0) |  |  | D= | 0 | 0
Anzahl der Reihenschaltung |  |  | Ns= | 1 | 1
Anzahl der Parallelschaltung |  |  | Np= | 1 | 1
Aufheizzeit f. 20-200grd [s] vorgegeben oder errechnet | (wenn Ausgangspg. vorgegeben taufh.= 0) |  | Taufh.a= | 0 | 1
Ausgangsspannung [V] vorgegeb. Od. errechnet | (wenn Aufheizzeit vorgegeben U2 = 0) |  | U2= | 42 | 0
Netzspannung [V] |  |  | U1= | 400 | 400
Zykluszeit [ sec.] gewünschte, kann kleiner als Zeit zwischen zwei Zyklen sein |  |  | tz = | 25 | 25
Zwischenergebnis Aufheizzeit [sec.] wenn vorgegeben oder gemessen, abhäng. v. Usec. |  |  | Taufh.2 = | 1.892275 | 1
Schweißzeit in (sec.) ohne Aufheizzeit und Kühlzeit |  |  | Tschw. = | 12 | 12
Zyklen pro Minute |  |  | Taktzahl= | 2 | 2
Ergebnis der Kühlzeitberechnung | Achtung wenn Kühlzeit zu klein oder negativ ist. |  | Tkühl= | 11.10772 | 12
Prüfung ob ta + tschw + tk > tz |  |  | Zeitenüberprüfung | Zeiten ok | Zeiten ok
errechneter ED-Faktor [%] | (Aufhzt+10%(+Tschw..)) / Spieldauer |  | ED-err. = | 46.93834 | 43.66667
gewählter ED-Faktor [ %] , > als errechneter | nur Werte 10%, 20%, 40%, 60% und 100% möglich |  | ED-gew. = | 60 | 60
Konstanten:
Spezifischer-Widerstand | Alloy20: Band =0,879, Draht =0,879 |  | Rsp= | 0.879 | 0.88
/Ohm*mm²/m | Norex: Band =0,475, Draht =0,491
Temperatur-Koeffizient 1 | Alloy20 Tk1=10,8 Norex Tk1=42,0 |  | Tk1= | 10.8 | 10.8
/*10^-4 1/°K
Temp.-Koeffizient 2 | Alloy20 Tk2=0 Norex Tk2=-3.99 |  | Tk2= | 0 | 0
/*10^-6 1/°K²
Materialkonstante /mm/s | Alloy20=0,052 Norex=0.032 |  | Km= | 0.052 | 0.052
U2-Ur-Ffaktor | Ku=U2/Ur |  | Ku= | 1.1 | 1.1
Berechnete Werte:
Wirksame-Oberfläche /mm² | Band: Aw=2*(b+d)*Lä*Np*Ns |  | Aw= | 62465 | 62465
Draht: Aw=pi*D*Lä*Np*Ns
Volumen /mm³ | Band: V=b*d*Lä*Np*Ns |  | V= | 4650 | 4650
Draht: V=pi*D²*Np*Ns/4
R20 des einz. Heizbandes | R20=Rsp*l/A |  | R20einz.= | 454.15 | 454.6667
/mOhm | Band: A=b*d, Draht: A=pi*D²/4
R20 gesamt /mOhm | R20=R20einz.*Ns/Np |  | R20= | 454.15 | 454.6667
R200 /mOhm | R200=R20*(1+(T-20°K)*Tk1+(T-20°K)²*Tk2) |  | R200= | 542.43676 | 543.0539
P200, in strömender Luft | P200=Wärmelast 200 grd * Aw |  | P200= | 560.0925 | 560.0925
Wärmelast Band b. 200 Grd =0,09W/mm², Draht=0,06W/mm²
Pmax bei Rkalt = (U2/Ku)²/R20 | oder wenn Taufh.gegeben: Pmax=V*spez.Gew.*Wärmekap.*dt/ta |  | Pmax= | 3210.065 | 6045
Pmittel | ohne Berücksichtigung von ED Faktor |  | Pmittel | 2948.831 | 5553.059
Pheiss, |  |  | Pheiss= | 2687.597 | 5061.119
Aufheizzeit /s auf 200 Grd | als Wert vorgegeben s.o. oder aus Vol. und U2 berechnet |  | taufh.a= | 1.892275 | 1
Prüfung ob Usek gross genug ist: |  | wenn U2 zu klein ist, sind die weiteren Werte ohne Nutzen |  | ok | ok
U2 /V | als Wert vorgegeben s.o. oder aus Taufh errechnet. U2=Pmittel/R20 |  | U2= | 42 | 57.66833
Irmax=I2max /A | Irmax=(Pmax/R20)^0,5 |  | Irmax= | 84.07314 | 115.3059
Ur200 /V | Ur200=Ir200*R200 |  | Ur200= | 17.43028 | 17.44019
Ir200 /A | Ir200=(P200/R200)^0,5 |  | Ir200= | 32.1333 | 32.11504
U1 /V |  |  | U1= | 400 | 400
I1max /A Primär | I1max=Irmax*U2/U1 |  | I1max= | 8.82768 | 16.62375
Primärstrom Prüfung ob Booster nötig |  |  |  | Kein Booster nötig | Kein Booster nötig
Paufheiz für die Einhaltung der Aufheizzeit |  |  | Paufh.für taufh. | 3210.065 | 6045
Trafoleistung, Ptrafo [VA] für Delta T 180grd bei Tastgrad ta /tz |  | für Aufheizen von 20 auf 200 Grd C, entsprechend Aufheizzeit und Tastgrad | Ptrafo-min.= | 1533.02 | 2671.137
Trafobaugrößenangabe entsprechend 100% ED | errechnet aus der größeren Pmittel mal gewähltem ED Faktor |  | Ptrafo nach Ed | 1755.257 | 3305.392
Trafogröße gewählt: in VA bei 100% ED | sollte kleiner sein als Pmax oder Pheiß oder Paufh. | Und sollte größer sein als Ptrafo nach Ed | Ptrafo gewählt | 1800 | 3500
Heizleistung: Gp>4 ? | Grenzwert Pmax, Gp , Gp=Pmax / (4*P200) |  | Gp= | 1.432828 | 2.698215
Prüfung ob Aufheizzeit zu klein ist: | taufh.sollte >0,10s sein |  | taufh.= | 1.892275 | 1
Formeln überprüft mit nebenstehendenSchweißbändern, mit Luft Kühlung und 0,75kVA, 24V Trafo: | 1*4*0,2*175; 1*4*0,2*450; 2*10*0,15*380; 2*10*0,15*780